## Materiali
Caratteristeche dei materiali |  |  |  |  | Caratteristeche dei materiali |  |  | Armatura ordinaria B450C
Calcestruzzo travi C45/55 |  |  |  |  | Calcestruzzo soletta C35/45 |  |  | Staffe e reggistaffe
Rck | 55 | N/mm2 |  |  | Rck | 45 | N/mm2 | fyk | 450 | N/mm2
fck | 45.65 | N/mm2 |  |  | fck | 37.35 | N/mm2 | fyd | 391.3043 | N/mm2
fcd | 25.86833 | N/mm2 |  |  | fcd | 21.165 | N/mm2 | fuk | 540 | N/mm2
fcm | 53.65 | N/mm2 |  |  | fcm | 45.35 | N/mm2
fctm | 3.831908 | N/mm2 | Resistenza a trazione cls |  | fctm | 3.352085 | N/mm2
fcfm | 4.59829 | N/mm2 | Resistenza a trazione per flessione |  | fcfm | 4.022502 | N/mm2
ϭct | 3.193257 | N/mm2 | Resistenza a trazione prima delle fessure |  | ϭct | 2.793404 | N/mm2
Ecm | 36416.11 | N/mm2 |  |  | Ecm | 34625.49 | N/mm2
Caratteristiche cls al trasferimento della precompressione
t | 9 | giorni | momento di trasferimento della precompressione
s | 0.2
βcc | 0.8583298 |  | coefficiente d'invecchiamento del calcestruzzo
fcm(t) | 46.0494 | N/mm2
fck(t) | 39.18276 | N/mm2
0.7 fck(t) | 27.42793 | N/mm2 | valore limite della tensione di esercizio a cadute avvenute della precompressione ( p. 4.1.8.1.4 )
0.6 fck(t) | 23.50965 | N/mm2 | valore limite della tensione all'atto della precompressione ( p. 4.1.8.1.3 )
α | 1
fctm(t) | 3.289041 | N/mm2
k | 1 |  | valore di riduzione della resistenza a trazione del cls per le verifiche del conglomerato
fctm(t) k | 3.289041 | N/mm2
trefolo a sette fili ( classe 2 )
Φn | 15.2 | mm | Diametro nominale | area ferri laterali | ferri superiori
Anom | 139 | mm2 | Area nominale | 834 | 278
Ep | 195000 | N/mm2 | Modulo elastico
fpk | 1860 | N/mm2
fp01,k | 1670 | N/mm2
Limiti tensioni massime iniziali all'atto della tesaturaE
ϭs,pi = 0.9 fpk | 1503 | N/mm2
ϭs,pi = 0.8 fp0k | 1488 | N/mm2 | * si prende la condizione più restrittiva
ϭc,max | 31.955 | N/mm2 | Tensione massima compressione cls
tensione massima comp. Del cls
TENSIONE LIMITE IN ESERCIZIO
tensione limite acciaio armatura pre -tesa
ϭc,max | 27.39 | N/mm2 | Rara
ϭc,max | 20.5425 | N/mm2 | Quasi permanente
ϭs,max | 360 | N/mm2 | Tensione massima armatura ordinaria

## Caratteristiche trave V185
Caratteristiche trave
L | 33 | m | Luce trave
Caratteristiche statiche sezione solo calcestruzzo
Hsez | 1850 | mm
Acls | 876300 | mm2
xG | 0 | mm
yG | 1049 | mm
H - yG | 801 | mm
Ixg | 331583614407 | mm4 | Momento d'inerzia baricentrico in direzione x
Iyg | 356988385000 | mm4 | Momento d'inerzia baricentrico in direzione y
Wx | 316094961.3 | mm3 | Modulo di resistenza elastico
Armatura sezione
ntref | 72
Atref | 10008 | mm2 | Area totale trefoli
Caratteristiche sezione omogenizzata interamente reagente
n | 6 |  | coefficiente omogenizzazione
Atot | 933012 | mm2 | Area totale = Acls + n*Atref
yG | 1071 | mm | Ascissa baricentro
H - yG | 779 | mm
Ixg | 357238306267 | mm4 | Momento d'inerzia baricentrico in direzione x
Iyg | 367293289000 | mm4 | Momento d'inerzia baricentrico in direzione y
Wx, inf | 333555841.5 | mm3 | Modulo di resistenza elastico
Wx, sup | 458585759.0 | mm3 | Modulo di resistenza elastico
yp | 435.5556 | mm | punto di applicazione dello sforzo normale
e | 635.4444 | mm | eccentricità tra il punto di applicazione del tiro e il baricentro della sezione
Caratteristiche sezione omogenizzata interamente reagente con soletta
Caratteristiche soletta
B | 2.5 | m | larghezza soletta
s | 0.25 | m | spessore soletta
Asoletta | 625000 | mm2 | Area cls soletta
Φ | 10 | mm | diametro armature soletta
As,sup | 785.3982 | mm2 | area armatura superiore
As,inf | 785.3982 | mm2 | area armatura inferiore
Caratteristiche sezione omogenizzata
n | 6 |  | coefficiente omogenizzazione (rapporto tra i due moduli elastici, trefolo e CAP)
n2 | 1.051714 |  | coefficiente omogenizzazione (rapporto tra i due moduli elastici, soletta e CAP)
Acls | 1501300 | mm2 | Area cls soletta + trave
Atr | 10008 | mm2 | Area trefolo
Atot | 1571873.6 | mm2 | Area totale sezione Atot = Acp + n2*Ac +n*Atr
Hsez | 2100 | mm | Altezza totale della sezione
yG | 1257 | mm | Baricentro sezione partendo dal basso
H- yG | 843 | mm | posizione lembo superiore soletta rispetto albaricentro
Htrav -yG | 593 | mm | posizione lembo inferiore soletta rispetto albaricentro
JXG | 896275382452 | mm4 | Momento d'inerzia in direzione X
JYG | 689628896120 | mm4 | Momento d'inerzia in direzione Y
e | 821.4444 | mm | eccentricità tra il punto di applicazione della precompressione e il baricentro
Posizione trefoli
y [mm] | nt | A [mm2]
1740 | 4 | 556
1050 | 18 | 2502
110 | 50 | 6950
Posizione sforzo
yNp | 435.5556 | mm
emax | 430 | mm
Verifica | SFORZO INTERNO AL NOCCIOLO

## fase 0
Peso Proprio - fase 0 | [6 empty] | Peso Proprio fase 0 |  | Precompressione fase 0 |  | Precompressione fase 0
G1(trave+ traversi) | 24.29386 | KN/m |  |  |  |  | X | Y | X | Y | X | Y
Mg+ | 3307.002 | KNm | Momento massimo dovuto al peso proprio della trave |  |  |  | 0 | 779 | 0 | 779 | 0 | 779
[7 empty] | 7.211306 | 779 | -3.660173 | 779 | 3.551133 | 779
Tiro iniziale | [6 empty] | -9.914388 | -1071 | 34.71515 | -1071 | 24.80076 | -1071
Np0 | 13500 | KN |  |  |  |  | 0 | -1071 | 0 | -1071 | 0 | -1071
ϭpi | 1348.921 | N/mm2 | Tensione trefoli | ϭs < min ( 0.9 fpk, 0.8 fp0k) | VERIFICA
Tesnsione cls a livello del cavo al tiro
ϭcc | 29.72844 | N/mm2
Perdite di tensione istantane
ΔNi | 1838.329 | KN
Precompressione dopo le perdite di tensione dovute alla deformazione istantanea del cls
Np0 - Δni | 11661.67 | KN
Tesnsione cls a lembo superiore | [5 empty] | D/C
ϭcc,sup | 3.551133 | N/mm2 | Compressione | ϭ < 0.7fck(t) | VERIFICA | 0.1294714
Tesnsione cls a lembo inferiore
ϭcc,inf | 24.80076 | N/mm2 | Compressione | ϭ < 0.7 fctk (t) | VERIFICA | 0.9042157
Tensione cls a livello del cavo
ϭcc0 | 25.68024 | N/mm2 | Compressione | ϭ < 0.7 fctk (t) | VERIFICA | 0.9362805
Tensione cls nel cavo
Tensioni del cavo dopo le cadute di tensione dovute al peso proprio
ϭsp0 | 1200.529 | N/mm2 | Tensione trefoli | ϭs < min ( 0.9 fpk, 0.8 fp0k) | VERIFICA | 0.8068073

## fase 1
GETTO IN OPERA DELLA SOLETTA : fase 1
(Sezione resistente formata dalla sola trave, soletta considerata solo come carico )
Sollecitazioni al getto della soletta
Gsoletta | 15.625 | KN/m
Mmax | 2126.953125 | KNm | momento massimo sollecitante dovuto al solo peso proprio della soletta
Variazioni di tensione dovute a Mmax
Δϭcs1 | 4.638071 | N/mm2 | Variazione di tensione nel cls al lembo superiore
Δϭci1 | -6.376603 | N/mm2 | Variazione di tensione nel cls al lembo inferiore
Δϭcc1 | -3.783358 | N/mm2 | variazione di tensione nel cls al livello del baricentro dei cavi
A favore di sicurezza si è considerato che il getto della soletta avvenga dopo molto tempo rispetto al tiro delle travi in precompresso, in modo da poter considerare, in questa fase tutte le perdite di tensione lente riguardo la precompressione.
Variazioni di tensione dovute alle perdite di precompressione
ΔNt | 3572.714 | KN | Perdita totale di precompressione
Δϭcs1 | 1.121344 | N/mm2 | Compressione | Variazione di tensione nel cls al lembo superiore
Δϭc1 | -10.63547 | N/mm2 | Trazione | Variazione di tensione nel cls al lembo inferiore
Δϭcc1 | -7.867496 | N/mm2 | Trazione | variazione di tensione nel cls al livello del baricentro dei cavi
Tensione cls lembo superiore | [5 empty] | D/C
ϭcs1 | 9.310548 | N/mm2 | Compressione | VERIFICA | ϭ < 0.6fck(t) | 0.339455
Tensione cls lembo inferiore
ϭci1 | 7.788697 | N/mm2 | Compressione | VERIFICA | ϭ < 0.6fck(t) | 0.2839695
Tensione cls al livello del cavo
ϭct1 | 14.02938 | N/mm2 | Compressione | VERIFICA | ϭ < 0.6fck(t) | 0.5114998
Tensione nel cavo
Tensione nel cavo dopo le perdite in fase 1 e le cadute di tensione al peso della soletta
ϭsp1 | 1225.034 | N/mm2 | Tensione trefoli | VERIFICA | ϭs < min ( 0.9 fpk, 0.8 fp0k) | 0.8232756
| Tensioni cls fase 0 |  |  |  | Perdite fase 1 |  | Peso soletta fase 1 |  | Peso soletta fase 1
| X | Y |  |  | X | Y | X | Y | X | Y
| 0 | 779 |  |  | 0 | 779 | 0 | 779 | 0 | 779
| 3.551133 | 779 |  |  | 1.121344 | 779 | 4.638071 | 779 | 9.310548 | 779
| 24.80076 | -1071 |  |  | -10.63547 | -1071 | -6.376603 | -1071 | 7.788697 | -1071
| 0 | -1071 |  |  | 0 | -1071 | 0 | -1071 | 0 | -1071

## fase 2
SOLETTA COLLABORANTE : fase 2
Calcolo sollecitazione
g2,trave 2 | 9.05 | KN/m | g2 trave interna
g2,trave 1 | 8.5575 | KN/m | g2 trave esterna
Mmax | 1231.93125 | KNm | Momento massimo in mezzeria della trave più caricata
Variazioni di tensione dovute a Mmax
Δϭcs,soletta | 1.101729 | N/mm2 | tensione al lembo superiore della soletta
Δϭci,soletta | 0.7750005 | N/mm2 | tensione al lembo inferiore della soletta
Δϭcs,trave | 0.815079 | N/mm2 | tensione al lembo superiore della trave
Δϭci,trave | -1.727748 | N/mm2 | tensione al lembo inferiore della trave
Δϭcp,trave | -1.129076 | N/mm2 | tensione del cls al trefolo
tensione da ritiro soletta
Δϭcs,soletta,ritiro | -6.999613 | N/mm2
Nritiro | 4374.758 | KN
Mritiro | 2594.232 | KNm
Δϭcs,soletta | -2.033267 | N/mm2 | Trazione | tensione al lembo superiore della soletta
Δϭci,soletta | -2.7213 | N/mm2 | Trazione | tensione al lembo inferiore della soletta
Δϭcs,trave | 4.499563 | N/mm2 | Compressione | tensione al lembo superiore della trave
Δϭci,trave | -0.855185 | N/mm2 | Trazione | tensione al lembo inferiore della trave
Δϭcp | 0.4055124 | N/mm2 | Compressione | tensione del cls al trefolo
Variazioni di tensione dovute alle perdite di precompressione
ΔNt | 205.7357 | KN | Perdita totale di precompressione
Δϭcs,soletta | 0.02668905 | N/mm2 | Compressione | variazione tensione al lembo superiore della soletta
Δϭci,soletta | -0.01813268 | N/mm2 | Trazione | tensione al lembo inferiore della soletta
Δϭcs,trave | -0.01907039 | N/mm2 | Trazione | variazione tensione al lembo superiore della trave
Δϭci,trave | -0.3679038 | N/mm2 | Trazione | variazione tensione al lembo inferiore della trave
Δϭcp,trave | -0.285776 | N/mm2 | Trazione | variazione tensione del cls al trefolo
Tensioni totali cls lembo superiore soletta | [5 empty] | D/C
ϭcs2,soletta | -0.9048484 | N/mm2 | Trazione | VERIFICA | ϭ > fctm(t)/1.2 | 0.3301321
Tensioni totali cls lembo sinferiore soletta
ϭci3,soletta | -1.964432 | N/mm2 | Trazione | VERIFICA | ϭ > fctm(t)/1.2 | 0.7167191
Tensioni totali cls lembo superiore trave
ϭcs2,trave | 14.60612 | N/mm2 | Compressione | VERIFICA | ϭ < 0.6fck(t) | 0.5325272
Tensioni totali cls lembo inferiore trave
ϭci2,trave | 4.83786 | N/mm2 | Compressione | VERIFICA | ϭ < 0.6fck(t) | 0.1763845
Tensioni totali cls nel cavo
Tensione nel cavo dopo le perdite in fase 1 e le cadute di tensione al peso dei carichi g2
ϭsp2 | 1231.09 | N/mm2 | Tensione trefoli | VERIFICA | ϭs < min ( 0.9 fpk, 0.8 fp0k) | 0.8273455
|  | FASE 1 | G2 -Fase 2 | RITIRO | perdite
Punto | y | ϭ | ϭ | ϭ | ϭ | ϭtot
1 | 1029 | 0 | 0 | 0 | 0 | 0
2 | 1029 | 0 | 1.101729 | -2.033267 | 0.02668905 | -0.9048484
3 | 779 | 0 | 0.7750005 | -2.7213 | -0.01813268 | -1.964432
4 | 779 | 0 | 0.815079 | 0 | 0 | 0.815079
5 | 779 | 0 | 0.815079 | 0 | 0 | 0.815079
6 | 779 | 9.310548 | 0.815079 | 4.499563 | -0.01907039 | 14.60612
7 | -1071 | 7.788697 | -1.727748 | -0.855185 | -0.3679038 | 4.83786
8 | -1071 | 0 | 0 | 0 | 0 | 0

## fase 3
SOLETTA COLLABORANTE & CARICHI MOBILI : fase 3
Mmax | 4000 | KNm | Da script MATLAB
Tmax | 416 | KNm
Variazioni di tensione dovute a Mmax
Δϭcs,soletta | 3.577242 | N/mm2 | tensione al lembo superiore della soletta
Δϭci,soletta | 2.516376 | N/mm2 | tensione al lembo inferiore della soletta
Δϭcs,trave | 2.646508 | N/mm2 | tensione al lembo superiore della trave
Δϭci,trave | -5.609883 | N/mm2 | tensione al lembo inferiore della trave
Δϭcp,trave | -3.666036 | N/mm2 | tensione del cls al trefolo
Δϭcsp | -0.611006 | N/mm2 | tensione del cls al trefolo
Tensioni totali cls lembo superiore soletta | [5 empty] | D/C
ϭcs3,soletta | 2.672394 | N/mm2 | Compressione | VERIFICA | ϭ < 0.6fck(t) | 0.09743331
Tensioni totali cls lembo sinferiore soletta
ϭci3,soletta | 0.5519434 | N/mm2 | Compressione | VERIFICA | ϭ < 0.6fck(t) | 0.02012341
Tensioni totali cls lembo superiore trave
ϭcs3,trave | 17.25263 | N/mm2 | Compressione | VERIFICA | ϭ < 0.6fck(t) | 0.6290168
Tensioni totali cls lembo inferiore trave
ϭci3,trave | -0.7720226 | N/mm2 | Trazione | VERIFICA | ϭ > fctm(t)/1.2 | 0.2816709
Tensioni totali cls nel cav0
Tensione nel cavo dopo le perdite in fase 1 e le cadute di tensione al peso dei carichi g2
ϭsp3 | 1231.701 | N/mm2 | Tensione trefoli | VERIFICA | ϭs < min ( 0.9 fpk, 0.8 fp0k) | 0.8277562
Tensioni totali cls nel cavo dopo le perdite
Δϭcsp3 | 37.31 | N/mm2
ϭsp3 | 1269.011 | N/mm2 | Tensione trefoli | VERIFICA | ϭs < min ( 0.9 fpk, 0.8 fp0k) | 0.8528301
|  | FASE 2 | Q -Fase 3
Punto | y | ϭ | ϭ | ϭtot
1 | 1029 | 0 | 0 | 0
2 | 1029 | -0.9048484 | 3.577242 | 2.672394
3 | 779 | -1.964432 | 2.516376 | 0.5519434
4 | 779 | 0.815079 | 0 | 0.815079
5 | 779 | 0.815079 | 2.646508 | 3.461587
6 | 779 | 14.60612 | 2.646508 | 17.25263
7 | -1071 | 4.83786 | -5.609883 | -0.7720226
8 | -1071 | 0 | 0 | 0

## Perdite di tiro
PERDITE TRAVE V185 | [5 empty] | DATI GEOMETRICI SOLETTA |  |  | sbalzo soletta
Ac | 0.8763 | m | Area sezione |  |  | L1 | 0.63 | m | interasse travi
P | 9.8894363 | m | Perimetro disposto al atmosfera |  |  | L2 | 1.24 | m | larghezza totale soletta
yG | 1.049 | m | baricentro sezione cls in assenza di ferri |  |  | Ltot | 10 | m | spessore soletta strutturale
Jx | 0.3315836 | m4 | Momento d'inerzia sezione |  |  | Ss | 0.25 | m | spessore max. soletta di pendenza
L | 33 | m | Luce trave |  |  | Sspmax | 0.22 | m | spessore min. soletta di pendenza
CALCESTRUZZO C45/55 | [5 empty] | Sspmin | 0.10625 | m
fck | 45.65 | N/mm2 | Resistenza caratteristica cilindrica a compressione |  |  | MATERIALI SOLETTA
Rck | 55 | N/mm2 | Resistenza caratteristica cubica a compressione |  |  | CALCESTRUZZO C35/45 |  |  | Resistenza caratteristica cilindrica a compressione
VISCOSITA - RITIRO | [5 empty] | fck | 37.35 | N/mm2 | Resistenza caratteristica cubica a compressione
Ac | 0.8763 | m2 | DimArea sezioneensione equivalente per |  |  | Rck | 45 | N/mm2 | Classe di esposizione
u | 9.8894363 | m | Perimetro disposto al atmosfera |  |  | Cesp. | XS1 | -
h0 | 177.2194 | mm | Altezza equivalente
RH | 80 | % | Umidità relativa
ϕRH | 1.356063 | - | Coeff. Ridutt. Per ritiro
β(fcm) | 2.561976 | -
β0 | 0.6346091 | -
(t-t0) | 18243 | giorni
βH | 643.3216 | - |  |  |  | VALUTAZIONE EFFETTI VISCOSITA - RITIRO
β(t-t0) | 0.9896569 | - |  |  |  | Ac | 2.5 | m2 | DimArea sezioneensione equivalente per
ϕ0 | 2.204759 | - |  |  |  | u | 20.5 | m | Perimetro disposto al atmosfera
ϕvisc. | 2.181955 | - | Coefficiente viscoso |  |  | h0 | 243.9024 | mm | Dimensione equivalente per
Ψp | 0.55 | - | Coefficiente di correzione per viscosità |  |  | RH | 80 | % | Umidità relativa
Ψvisc. | 1.1 | - | Coefficiente di correzione per viscosità |  |  | ϕRH | 1.320104 | - | Coeff. Ridutt. Per ritiro
Ecm,cls | 36416.11 | N/mm2 | Modulo elastico cls a breve termine |  |  | β(fcm) | 2.561976 | -
ERitiro | 12531.08 | N/mm2 | Modulo elastico cls a ritiro |  |  | β0 | 0.6346091 | -
Evisc. | 10710.15 | N/mm2 | Modulo elastico cls viscoo |  |  | (t-t0) | 18243 | giorni
Ecm,fissurato | 18208.06 | N/mm3 | Modulo elastico cls fissurato |  |  | βH | 791.3183 | -
n0 | 5.766678 | - |  |  |  | β(t-t0) | 0.9873422 | -
nRitiro | 16.75833 | - |  |  |  | ϕ0 | 2.146296 | -
nVisc. | 19.60757 | - |  | fck | εc0 | ϕvisc. | 2.119128 | -
nfissurato | 11.53336 | - |  | 20 | 0.3 | Ψp | 0.55 | -
DEFORMAZIONE PER RITIRO |  |  |  | 40 | 0.24 | Ψvisc. | 1.1 | -
εca,ꚙ | -8.9125e-05 | - | Ritiro per autogeno | 60 | 0.19 | Ecm,cls | 34625.49 | N/mm2 | Modulo elastico cls a breve termine
βds | 0.9948538 | - |  | 80 | 0.15 | ERitiro | 12064.19 | N/mm2 | Modulo elastico cls a ritiro
εc0 | -0.2102957 | - |  |  |  | Evisc. | 10394.79 | N/mm2 | Modulo elastico cls viscoo
Kh | 0.8866155 | - |  | h0 | Kh | Ecm,fissurato | 17312.74 | N/mm3 | Modulo elastico cls fissurato
εc0 | -0.2194347 | - |  | 100 | 1 | n0 | 6.064897 | - | Coefficiente di omogenizzazione iniziale
εcd,ꚙ | -0.0001945542 | - |  | 200 | 0.85 | nRitiro | 17.40689 | - | Coefficiente di omogenizzazione per ritiro
εcd | -0.000193553 | - | Ritiro per esseccamento | 300 | 0.75 | nVisc. | 20.20242 | - | Coefficiente di omogenizzazione per viscosità
εcs | -0.000282678 | - | Ritiro totale | 500 | 0.7 | nfissurato | 12.12979 | - | Coefficiente di omogenizzazione per fissurazione
DEFORMAZIONE PER RITIRO
[6 empty] | εca,ꚙ | -6.8375e-05 | - | Ritiro per autogeno
[6 empty] | βds | 0.9917172 | -
[6 empty] | εc0 | -0.2570281 | -
Rilassamento del trefolo | [5 empty] | Kh | 0.8174896 | -
Caratteristiche trefolo | [5 empty] | εc0 | -0.2493493 | -
Φ | 15.2 | mm | Diametro trefolo |  |  | εcd,ꚙ | -0.0002038404 | -
At | 139 | mm2 | Area nominale trefolo |  |  | εcd | -0.0002021521 | - | Ritiro per esseccamento
fpk | 1860 | N/mm2 | Tensione ultima trefolo |  |  | εcs | -0.0002705271 | - | Ritiro totale
fp01k | 1670 | N/mm2 | Tensione trefolo per un allungamento del 0.1%
Ep | 195000 | N/mm2 | Modulo elastico trefolo
nt | 72 | - | Numero trefolo per sezione
e | 0.6354444 | m | Posizione del centro geometrico trefoli
trefolo | Classe 2 | -
ρ1000 | 2.5 | - | Perdita per rilassamento in percentuale
μ | 0.7252263 | σpi/fpk
σpi | 1348.921 | N/mm2 | Tensione iniziale trefolo
∆σpr | 58.86092 | N/mm2 | Perdita di tensione per rilassamento
t | 500000 | ore | Tempo di carico
sezione omogenizzata a breve termine
Jx | 0.3572383 | m4
Ac | 0.933012 | m2
n | 6 | -
Yg | 1.071 | m
sezione omogenizzata con soletta
Jx | 0.8962754 | m4
Ac | 1.5013 | m2
n | 6 | -
ns | 1.051714 | -
Yg | 1.257 | m
calcolo perdite in termini di tensioni
Perdite iniziali
perdita elastica
εci | 0.001587644 | - | Accorciamento nel cls. Al lembo inferiore divuto da tiro
∆σsp,ist. | 183.6859 | N/mm2 | Perdita di tensione iniziale
perdita per rilassamento
∆σsp,rilass. | 58.86092 | N/mm2 | Perdita di tensione per rilassamento
perdita per ritiro
∆σsp,ritiro | 55.1222 | N/mm2 | Perdita di tensione per ritiro
perdita per viscosità
M | 5109.112 | kNm | Momento dovuto dal peso delle travi e soletta
M | 1155 | kNm | Momento dovuto dai traversi
εv | 0.00104036 | - | accorciamento nel cls. In corrisponndenz del centro delle armature
∆σsp,visc. | 202.8702 | N/mm2 | Perdita di tiro per viscosita
Perdite in fase 0
∆σ0 | 183.6859 | N/mm2 | Perdita di tiro in fase 0
σsp,0 | 1165.235 | N/mm2 | tensione finale fase 0
∆N0 | 1838.329 | kN
Perdite in fase 1
∆σ1 | 356.9858 | N/mm2 | Perdita di tiro in fase 1
σsp,1 | 991.9351 | N/mm2 | tensione finale fase 1
∆N1 | 3572.714 | kN
Calcolo delle perdite in fase 2
effetto differenziale di ritiro
εcs(tr-soletta) | -0.0002021521 | - | estensione dovuto dal ritiro nella soletta
∆σcs (soletta) | -6.999613 | N/mm2 | Perdita di tensione per ritiro
Ntot | -4374.758 | kN | Sforzo di compressione nella trave
M | 2594.232 | kNm | Momento flettente trave
∆σtrave sup. | -1.197566 | N/mm2 | Tensione sul lembo superiore trave
∆σtrave inf. | 0.7243539 | N/mm2 | Tensione sul lembo inferiore trave
∆σtrave barre. | -3.218061 | N/mm2 | Tensione sui trefoli
perdita per viscosità
M | 1231.93125 | kNm | Momento dovuto dal peso delle travi e soletta
εv | 0.0001054211 | - | accorciamento nel cls. In corrisponndenz del centro delle armature
∆σsp,visc. | 20.55712 | N/mm2 | Perdita di tiro per viscosita G2
perdita per rilassamento
∆σsp,rilass. | 0 | N/mm2 | Perdita di tensione per rilassamento
Perdita totale in fase 2
∆σtot. 2 | 20.55712 | N/mm2
∆N1 | 205.7357 | kN
Perdita in fase 3
Carichi mobili
Q1k | 300 | kN | Carico tandem
q1k | 9 | kN/m2 | Carico destribuito
Mtot | 2800 | kNm | Momento dovuto dai carichi mobili
∆σ3 | 15.39735 | kN/m2 | Perdita di tensione nei cavi

## SLU
SOLLECITAZIONI SLU |  | VERIFICA A TAGLIO
N | M
KN | KNm | SOLLECITAZIONI SLU
571 | 10226 | VED,tot | 1579 | KN
-162 | 10226 | VED,anima | 789.5 | KN
Calcolo resistenza a taglio dell'ala
|  | b | 140 | mm
|  | h | 1400 | mm
|  | Φ | 12 | mm
|  | passo | 100 | mm
|  | θ | 0.7741965 | [rad] | Angolo per cui VRsd = VRcd
|  | θ | 44.35819 | [gradi]
|  | θ | 44.35819 | [gradi] | Angolo minimo da norma
|  | θ | 0.7741965 | [rad]
|  | VRsd | 1116.068 | KN | Taglio resistente armatura d'anima
|  | VRcd | 1116.068 | KN | taglio resistente biella compressa
|  | VRd | 1116.068 | KN
|  | D/C | 0.7073943 | VERIFICA

## dominio
DOMINIO SEZIONE IN MEZZERIA
Diagramma con barre laterali e sup |  | Diagramma con barre laterali
N [KN] | M [KNm] | N [KN] | M [KNm]
-14178 | 8752.83 | -10425 | 9799.5
-14178 | 8752.83 | -10425 | 9799.5
-14178 | 8752.83 | -10425 | 9799.5
-14178 | 8752.83 | -10425 | 9799.5
-13261.6 | 9702.27 | -9508.58 | 10748.9
-11450.8 | 11544.2 | -7697.8 | 12590.9
-9645.21 | 13324.2 | -5892.21 | 14370.9
-7996.6 | 14895.3 | -4243.6 | 15941.9
-4412.99 | 18140 | -659.995 | 19186.7
2825.32 | 23897.6 | 6270 | 24731.5
3855.58 | 24524.5 | 7190.05 | 25282.3
5238.95 | 25161.7 | 8463.23 | 25843.6
8048.52 | 25633.2 | 10928 | 26250.8
9301.41 | 25544.4 | 12042.6 | 26147.6
10963.9 | 25127.8 | 13566.7 | 25716.6
15321.5 | 22189.3 | 17786 | 22763.9
19773.8 | 18318.3 | 22274.2 | 18940.5
22767.5 | 15660.2 | 25303.7 | 16330
24302.7 | 14215 | 26874.7 | 14932.3
24302.7 | 14215 | 26874.7 | 14932.3
23270.9 | 12225.2 | 25962.2 | 13013.4
19193.9 | 7544.38 | 22004.4 | 8403.38
12071.8 | 172.549 | 15001.5 | 1102.39
6512.97 | -3679.82 | 9681.07 | -2659.26
4771.67 | -4101.91 | 8114.21 | -3034.72
3507.29 | -4146.52 | 6949.47 | -3084.3
503.66 | -3520.27 | 4256.66 | -2473.6
-979.803 | -2766.43 | 2773.2 | -1719.76
-2050.82 | -2060.6 | 1702.18 | -1013.93
-7608.16 | 2504.51 | -3855.16 | 3551.18
-10490.8 | 5164.56 | -6737.79 | 6211.23
-12501.1 | 7062.28 | -8748.07 | 8108.95
-13178.9 | 7730.37 | -9425.88 | 8777.04
-13845 | 8407.86 | -10092 | 9454.53
-14178 | 8752.83 | -10425 | 9799.5
-14178 | 8752.83 | -10425 | 9799.5
-14178 | 8752.83 | -10425 | 9799.5
-14178 | 8752.83 | -10425 | 9799.5
C4
0
0
0
0
0
0
0
0
0
0
0
0
0
0
0
0
0
0
0
0
0
0
0
0
0
0
0
0
0
0
0
0
0
0
0
0
0
0

## verifica connettori
Verifica connettori V140
Nu,tot | 16167.71 | kN | Sforzo normale ultimo della soletta
passo | 100 | mm | passo connettori
nc | 330 | - | Numero dei connettori presenti nella trave nelle 2 file
bc | 2 | - | braccia connettore
Φc | 12 | mm | Diametro del connettore
hc | 200 | mm | Altezza del connettore
α | 1 | -
γv | 1.25 | - | Coefficiente di sicurezza
Nuc | 24.49653 | kN | Taglio sollecitante
PRd,cls | 47.49017 | kN | resistenza connettore parte cls
PRd,s | 48.85805 | kN | resistenza connettore lato acciaio
PRd | 47.49017 | kN | minimo tra le resistenze del connettore
D/C | 0.5158231 | VERIFICA